## Sheet1
SUBCONT | TYPE | PROBLEM PART | DITEMUKAN | ACTION | Sumber Masalah | PT. Dynaplast V | PT. Yasunli Abadi Utama Plastik | PT. Tenar Inti Mandiri II | PT. Sinar Prima Plastisindo | PT. Himawantara Guna Agung | PT. Quantumplast Industry | PT. Tenar Inti Mandiri 1 | PT. Usaha Bersama Sukses | PT. Dynaplast IV | Cover | Container | Terminal Resin C628 | Terminal Cape (TC) 19 merah | Filter Keramik Tidak Terpasang | Tercampur dengan tipe lain | Salah Container | Bending sisi pendek | Flashing Area Locking Handle | Bushing/Pole Miring | Flashing Area Locking Handle | Dinding Cover Coak | Weld Line | Kondisi Melintir | Outspecs | Cacat visual | Kondisi partisi bolong | Kondisi buble diarea sisi pendek | Korosif | Flashing dan kotor | Kondisi visual cacat | Kondisi topi melting sisi pendek cover | Connector tidak terpasang | Bushing Kembar | Short material | Cacat printing | Area Gate Runner Dekok | Salah Kabel | Bocor pada area gate runner | Vent hile burry | Bushing Miring | Tidak terpasang keramik filter | Flashing di area dalam bushing | Assy AMB | Incoming | Assy MCB | Gudang | Line Produksi | Assy | Incoming proses | Operator | Metode | Operator dan metode | Operator dan mold | Operator, mold dan metode | Mold | Metode dan mold | Mesin dan metode | Operator, mesin dan metode | Operator dan mesin | Lingkungan dan metode | Material dan mesin | Operator, metode dan lingkungan
PT. Dynaplast V | Cover | Filter Keramik Tidak Terpasang | Assy AMB | Seleksi produk | Operator | 1 | 0 | 0 | 0 | 0 | 0 | 0 | 0 | 0 | 1 | 0 | 0 | 0 | 1 | 0 | 0 | 0 | 0 | 0 | 0 | 0
PT. Dynaplast V | Cover | Tercampur dengan tipe lain | Assy AMB | Seleksi produk | Metode | 1 | 0 | 0 | 0 | 0 | 0 | 0 | 0 | 0 | 1 | 0 | 0 | 0 | 0 | 1 | 0 | 0 | 0 | 0 | 0 | 0
PT. Dynaplast V | Container | Salah Container | Incoming | Dikembalikan | Operator dan metode | 1 | 0 | 0 | 0 | 0 | 0 | 0 | 0 | 0 | 0 | 1 | 0 | 0 | 0 | 0 | 1 | 0 | 0 | 0 | 0 | 0
PT. Dynaplast V | Cover | Bending sisi pendek | Assy AMB | Dikembalikan | Operator | 1 | 0 | 0 | 0 | 0 | 0 | 0 | 0 | 0 | 1 | 0 | 0 | 0 | 0 | 0 | 0 | 1 | 0 | 0 | 0 | 0
PT. Dynaplast V | Cover | Flashing Area Locking Handle | Assy AMB | Dikembalikan | Operator dan mold | 1 | 0 | 0 | 0 | 0 | 0 | 0 | 0 | 0 | 1 | 0 | 0 | 0 | 0 | 0 | 0 | 0 | 1 | 0 | 0 | 0
PT. Dynaplast V | Cover | Bushing/Pole Miring | Assy AMB | Seleksi produk | Operator, mold dan metode | 1 | 0 | 0 | 0 | 0 | 0 | 0 | 0 | 0 | 1 | 0 | 0 | 0 | 0 | 0 | 0 | 0 | 0 | 1 | 0 | 0
PT. Dynaplast V | Container | Flashing Area Locking Handle | Incoming | Dikembalikan | Operator | 1 | 0 | 0 | 0 | 0 | 0 | 0 | 0 | 0 | 0 | 1 | 0 | 0 | 0 | 0 | 0 | 0 | 0 | 0 | 1 | 0
PT. Yasunli Abadi Utama Plastik | Cover | Dinding Cover Coak | Assy AMB | Dikembalikan | Operator dan metode | 0 | 1 | 0 | 0 | 0 | 0 | 0 | 0 | 0 | 1 | 0 | 0 | 0 | 0 | 0 | 0 | 0 | 0 | 0 | 0 | 1
PT. Yasunli Abadi Utama Plastik | Container | Weld Line | Assy MCB | Seleksi produk | Operator dan metode | 0 | 1 | 0 | 0 | 0 | 0 | 0 | 0 | 0 | 0 | 1 | 0 | 0 | 0 | 0 | 0 | 0 | 0 | 0 | 0 | 0
PT. Tenar Inti Mandiri II | Container | Bending sisi pendek | Assy AMB | Seleksi produk | Operator, mold dan metode | 0 | 0 | 1 | 0 | 0 | 0 | 0 | 0 | 0 | 0 | 1 | 0 | 0 | 0 | 0 | 0 | 1 | 0 | 0 | 0 | 0
PT. Sinar Prima Plastisindo | Container | Tercampur dengan tipe lain | Assy AMB | Seleksi produk | Operator | 0 | 0 | 0 | 1 | 0 | 0 | 0 | 0 | 0 | 0 | 1 | 0 | 0 | 0 | 1 | 0 | 0 | 0 | 0 | 0 | 0
PT. Tenar Inti Mandiri II | Cover | Tercampur dengan tipe lain | Assy AMB | Seleksi produk | Operator | 0 | 0 | 1 | 0 | 0 | 0 | 0 | 0 | 0 | 1 | 0 | 0 | 0 | 0 | 1 | 0 | 0 | 0 | 0 | 0 | 0
PT. Tenar Inti Mandiri II | Cover | Kondisi Melintir | Assy AMB | Seleksi produk | Metode | 0 | 0 | 1 | 0 | 0 | 0 | 0 | 0 | 0 | 1 | 0 | 0 | 0 | 0 | 0 | 0 | 0 | 0 | 0 | 0 | 0
PT. Yasunli Abadi Utama Plastik | Container | Outspecs | Assy AMB | Seleksi produk | Mold | 0 | 1 | 0 | 0 | 0 | 0 | 0 | 0 | 0 | 0 | 1 | 0 | 0 | 0 | 0 | 0 | 0 | 0 | 0 | 0 | 0
PT. Yasunli Abadi Utama Plastik | Cover | Cacat visual | Gudang | Tukar Guling | Metode dan mold | 0 | 1 | 0 | 0 | 0 | 0 | 0 | 0 | 0 | 1 | 0 | 0 | 0 | 0 | 0 | 0 | 0 | 0 | 0 | 0 | 0
PT. Yasunli Abadi Utama Plastik | Container | Kondisi partisi bolong | Line Produksi | Seleksi produk | Operator dan metode | 0 | 1 | 0 | 0 | 0 | 0 | 0 | 0 | 0 | 0 | 1 | 0 | 0 | 0 | 0 | 0 | 0 | 0 | 0 | 0 | 0
PT. Yasunli Abadi Utama Plastik | Cover | Kondisi buble diarea sisi pendek | Line Produksi | Seleksi produk | Mesin dan metode | 0 | 1 | 0 | 0 | 0 | 0 | 0 | 0 | 0 | 1 | 0 | 0 | 0 | 0 | 0 | 0 | 0 | 0 | 0 | 0 | 0
PT. Yasunli Abadi Utama Plastik | Cover | Korosif | Line Produksi | Hold Material | Operator dan metode | 0 | 1 | 0 | 0 | 0 | 0 | 0 | 0 | 0 | 1 | 0 | 0 | 0 | 0 | 0 | 0 | 0 | 0 | 0 | 0 | 0
PT. Himawantara Guna Agung | Container | Flashing dan kotor | Incoming | Dikembalikan | Operator dan metode | 0 | 0 | 0 | 0 | 1 | 0 | 0 | 0 | 0 | 0 | 1 | 0 | 0 | 0 | 0 | 0 | 0 | 0 | 0 | 0 | 0
PT. Dynaplast V | Cover | Kondisi visual cacat | Line Produksi | Seleksi produk | Operator dan metode | 1 | 0 | 0 | 0 | 0 | 0 | 0 | 0 | 0 | 1 | 0 | 0 | 0 | 0 | 0 | 0 | 0 | 0 | 0 | 0 | 0
PT. Dynaplast V | Cover | Kondisi topi melting sisi pendek cover | Incoming | Seleksi produk | Operator | 1 | 0 | 0 | 0 | 0 | 0 | 0 | 0 | 0 | 1 | 0 | 0 | 0 | 0 | 0 | 0 | 0 | 0 | 0 | 0 | 0
PT. Dynaplast V | Cover | Outspecs | Assy | Seleksi produk | Mesin dan metode | 1 | 0 | 0 | 0 | 0 | 0 | 0 | 0 | 0 | 1 | 0 | 0 | 0 | 0 | 0 | 0 | 0 | 0 | 0 | 0 | 0
PT. Dynaplast V | Cover | Connector tidak terpasang | Incoming | Dikembalikan | Operator | 1 | 0 | 0 | 0 | 0 | 0 | 0 | 0 | 0 | 1 | 0 | 0 | 0 | 0 | 0 | 0 | 0 | 0 | 0 | 0 | 0
PT. Quantumplast Industry | Cover | Outspecs | Assy AMB | Seleksi produk | Operator, mesin dan metode | 0 | 0 | 0 | 0 | 0 | 1 | 0 | 0 | 0 | 1 | 0 | 0 | 0 | 0 | 0 | 0 | 0 | 0 | 0 | 0 | 0
PT. Quantumplast Industry | Cover | Bushing Kembar | Assy AMB | Claim | Operator dan metode | 0 | 0 | 0 | 0 | 0 | 1 | 0 | 0 | 0 | 1 | 0 | 0 | 0 | 0 | 0 | 0 | 0 | 0 | 0 | 0 | 0
PT. Tenar Inti Mandiri 1 | Terminal Resin C628 | Short material | Assy AMB | Seleksi produk | Operator dan metode | 0 | 0 | 0 | 0 | 0 | 0 | 1 | 0 | 0 | 0 | 0 | 1 | 0 | 0 | 0 | 0 | 0 | 0 | 0 | 0 | 0
PT. Sinar Prima Plastisindo | Container | Cacat printing | Incoming proses | Dikembalikan | Operator dan metode | 0 | 0 | 0 | 1 | 0 | 0 | 0 | 0 | 0 | 0 | 1 | 0 | 0 | 0 | 0 | 0 | 0 | 0 | 0 | 0 | 0
PT. Sinar Prima Plastisindo | Container | Bending sisi pendek | Incoming | Dikembalikan | Operator dan metode | 0 | 0 | 0 | 1 | 0 | 0 | 0 | 0 | 0 | 0 | 1 | 0 | 0 | 0 | 0 | 0 | 1 | 0 | 0 | 0 | 0
PT. Sinar Prima Plastisindo | Container | Cacat printing | Incoming | Dikembalikan | Operator dan metode | 0 | 0 | 0 | 1 | 0 | 0 | 0 | 0 | 0 | 0 | 1 | 0 | 0 | 0 | 0 | 0 | 0 | 0 | 0 | 0 | 0
PT. Dynaplast V | Terminal Cape (TC) 19 merah | Short material | Incoming | Seleksi produk | Operator dan mesin | 1 | 0 | 0 | 0 | 0 | 0 | 0 | 0 | 0 | 0 | 0 | 0 | 1 | 0 | 0 | 0 | 0 | 0 | 0 | 0 | 0
PT. Yasunli Abadi Utama Plastik | Container | Cacat printing | Incoming | Dikembalikan | Metode | 0 | 1 | 0 | 0 | 0 | 0 | 0 | 0 | 0 | 0 | 1 | 0 | 0 | 0 | 0 | 0 | 0 | 0 | 0 | 0 | 0
PT. Yasunli Abadi Utama Plastik | Cover | Korosif | Incoming | Dikembalikan | Lingkungan dan metode | 0 | 1 | 0 | 0 | 0 | 0 | 0 | 0 | 0 | 1 | 0 | 0 | 0 | 0 | 0 | 0 | 0 | 0 | 0 | 0 | 0
PT. Yasunli Abadi Utama Plastik | Container | Bending sisi pendek | Incoming | Seleksi produk | Metode | 0 | 1 | 0 | 0 | 0 | 0 | 0 | 0 | 0 | 0 | 1 | 0 | 0 | 0 | 0 | 0 | 1 | 0 | 0 | 0 | 0
PT. Sinar Prima Plastisindo | Container | Area Gate Runner Dekok | Incoming | Dikembalikan | Metode | 0 | 0 | 0 | 1 | 0 | 0 | 0 | 0 | 0 | 0 | 1 | 0 | 0 | 0 | 0 | 0 | 0 | 0 | 0 | 0 | 0
PT. Himawantara Guna Agung | Container | Kondisi partisi bolong | Incoming | Dikembalikan | Operator, mesin dan metode | 0 | 0 | 0 | 0 | 1 | 0 | 0 | 0 | 0 | 0 | 1 | 0 | 0 | 0 | 0 | 0 | 0 | 0 | 0 | 0 | 0
PT. Dynaplast V | Cover | Outspecs | Incoming | Dikembalikan | Material dan mesin | 1 | 0 | 0 | 0 | 0 | 0 | 0 | 0 | 0 | 1 | 0 | 0 | 0 | 0 | 0 | 0 | 0 | 0 | 0 | 0 | 0
PT. Dynaplast V | Cover | Salah Kabel | Incoming | Sortir | Metode | 1 | 0 | 0 | 0 | 0 | 0 | 0 | 0 | 0 | 1 | 0 | 0 | 0 | 0 | 0 | 0 | 0 | 0 | 0 | 0 | 0
PT. Quantumplast Industry | Cover | Filter keramik tidak terpasang | Incoming | Seleksi produk | Operator | 0 | 0 | 0 | 0 | 0 | 0 | 0 | 0 | 0 | 1 | 0 | 0 | 0 | 1 | 0 | 0 | 0 | 0 | 0 | 0 | 0
PT. Yasunli Abadi Utama Plastik | Container | Bocor pada area gate runner | Assy AMB | Seleksi produk | Operator dan mesin | 0 | 1 | 0 | 0 | 0 | 0 | 0 | 0 | 0 | 0 | 1 | 0 | 0 | 0 | 0 | 0 | 0 | 0 | 0 | 0 | 0
PT. Usaha Bersama Sukses | Cover | Vent hile burry | Incoming | Dikembalikan | Mesin dan metode | 0 | 0 | 0 | 0 | 0 | 0 | 0 | 1 | 0 | 1 | 0 | 0 | 0 | 0 | 0 | 0 | 0 | 0 | 0 | 0 | 0
PT. Yasunli Abadi Utama Plastik | Cover | Bushing Miring | Assy AMB | Seleksi produk | Operator dan mesin | 0 | 1 | 0 | 0 | 0 | 0 | 0 | 0 | 0 | 1 | 0 | 0 | 0 | 0 | 0 | 0 | 0 | 0 | 0 | 0 | 0
PT. Yasunli Abadi Utama Plastik | Container | Cacat printing | Incoming | Dikembalikan | Operator, metode dan lingkungan | 0 | 1 | 0 | 0 | 0 | 0 | 0 | 0 | 0 | 0 | 1 | 0 | 0 | 0 | 0 | 0 | 0 | 0 | 0 | 0 | 0
PT. Yasunli Abadi Utama Plastik | Cover | Tidak terpasang keramik filter | Assy AMB | Seleksi produk | Metode | 0 | 1 | 0 | 0 | 0 | 0 | 0 | 0 | 0 | 1 | 0 | 0 | 0 | 0 | 0 | 0 | 0 | 0 | 0 | 0 | 0
PT. Dynaplast V | Cover | Flashing di area dalam bushing | Assy AMB | Seleksi produk | Operator dan mesin | 1 | 0 | 0 | 0 | 0 | 0 | 0 | 0 | 0 | 1 | 0 | 0 | 0 | 0 | 0 | 0 | 0 | 0 | 0 | 0 | 0
PT. Dynaplast V | Container | Cacat printing | Assy AMB | Seleksi produk | Operator dan metode | 1 | 0 | 0 | 0 | 0 | 0 | 0 | 0 | 0 | 0 | 1 | 0 | 0 | 0 | 0 | 0 | 0 | 0 | 0 | 0 | 0
PT. Dynaplast IV | Container | Cacat printing | Incoming | Seleksi produk | Metode | 0 | 0 | 0 | 0 | 0 | 0 | 0 | 0 | 1 | 0 | 1 | 0 | 0 | 0 | 0 | 0 | 0 | 0 | 0 | 0 | 0